## Sheet1
婴幼儿服装比较试验结果统计
序号 | 企 业 | 商品名称（货号） | 商标 | 等级/类别 | 染色牢度（级） | [11 empty] | 甲醛含量 （mg/kg） | PH值 | 可分解致癌芳香胺染料mg/kg | 纤维含量（%） |  | 使用说明 | 单价 （元）
[5 empty] | 耐（皂）洗 色牢度（级） |  | 耐碱汗渍 色牢度（级） |  | 耐酸汗渍 色牢度（级） |  | 耐水 色牢度(级) |  | 耐摩擦 色牢度（级） |  | 耐唾液 色牢度（级） |  |  |  |  | 标注含量 | 实测值
[5 empty] | 变色 | 沾色 | 变色 | 沾色 | 变色 | 沾色 | 变色 | 沾色 | 干摩 | 湿摩 | 变色 | 沾色
国家标准要求 |  |  |  |  | ≥3-4 | ≥3-4 | ≥3-4 | ≥3-4 | ≥3-4 | ≥3-4 | ≥3-4 | ≥3-4 | ≥4 | ≥3 | ≥4 | ≥4 | ≤20 | 4.0-7.5 | 禁用 （≤20）
1 | 经销商:上海儿恋商贸有限公司 销售商：青岛北方国贸集团股份有限公司 | 长裤 批号款号:T4S-B-0-P01-NA-110 | TWINBABY | 一等品/A类婴幼儿用品 | 4-5 | 4-5 | 4-5 | 4-5 | 4-5 | 4-5 | 4-5 | 4-5 | 4-5 | 3-4 | 4-5 | 4-5 | 未检出 | 6.4 | 未检出 | 棉64±5 聚酯纤维32±5 氨纶4±1.2 | 棉65.3 聚酯纤维31.8 氨纶2.9 |  | 112
2 | 生产商:起步（中国）有限公司 销售商：青岛丽达购物中心有限公司 | 牛仔长裤 批号款号:F41122117 | ABC KIDS | 合格品/A类婴幼儿用品 | / | / | 4-5 | 4 | 4-5 | 4 | 4-5 | 4 | 4 | / | 4-5 | 4 | 未检出 | 7.3 | 未检出 | 棉81.5±5 聚酯纤维14.2±4.3 氨纶4.3±1.3 | 棉79.6 聚酯纤维15.5 氨纶4.9 |  | 180
3 | 生产商:佛山市天和服装有限公司 销售商：青岛北方国贸集团股份有限公司 | 时尚翻裤脚长裤 批号款号:G3-13-1-3840 | 哥比兔 | 一等品/A类婴幼儿用品 | 4-5 | 4 | 4-5 | 4 | 4-5 | 4 | 4-5 | 4 | 4-5 | 4 | 4-5 | 4 | 未检出 | 6.3 | 未检出 | 聚酯纤维50±5 粘纤41.7±5 氨纶8.3±2.5 | 聚酯纤维50.3 粘纤41.5 氨纶8.2 |  | 118.15
4 | 生产商:广州英爱贸易有限公司 销售商：青岛丽达购物中心有限公司 | 童装裤 批号款号:1011012281143411 | YEEHOO | 一等品/A类婴幼儿用品 | 4-5 | 4-5 | 4-5 | 4-5 | 4-5 | 4-5 | 4-5 | 4-5 | 4-5 | 4 | 4-5 | 4-5 | 未检出 | 6.9 | 未检出 | 棉94.5±5 氨纶5.5±1.6 | 棉94.8 氨纶5.2 |  | 145
5 | 生产商:浙江森马服饰股份有限公司 销售商：青岛维客集团崂山百货有限公司 | 男幼童七分裤 批号款号:21132141103 | Balabala | 一等品/A类婴幼儿用品 | / | / | 4-5 | 4-5 | 4-5 | 4-5 | 4-5 | 4-5 | 4-5 | / | 4-5 | 4-5 | 未检出 | 7.0 | 未检出 | 棉74.2±5 聚酯纤维21.0±5 氨纶4.8±1.4 | 棉74.8 聚酯纤维20.2 氨纶5.0 |  | 122
6 | 生产商:青岛童盛祥工贸有限公司 销售商：青岛维客集团崂山百货有限公司 | 对开连体衣 批号款号:M0721 | 盛哲卡 | 一等品/A类婴幼儿用品 | 4-5 | 4-5 | 4-5 | 4-5 | 4-5 | 4-5 | 4-5 | 4-5 | 4-5 | 4-5 | 4-5 | 4-5 | 未检出 | 6.3 | 未检出 | 棉100 | 棉100 |  | 38
7 | 生产商:三六一度童装有限公司 销售商：青岛利客来集团股份有限公司购物中心 | 外套 批号款号:K6315203 | 361° | 一等品/A类婴幼儿用品 | 4-5 | 4-5 | 4-5 | 4-5 | 4-5 | 4-5 | 4-5 | 4-5 | 4-5 | 4 | 4-5 | 4-5 | 未检出 | 6.2 | 未检出 | 棉100 | 棉100 |  | 90 | ；
8 | 生产商:小蜜蜂（台山）制衣有限公司 销售商：麦凯乐（青岛）百货总店有限公司 | 裤子 批号款号：\ | hallmark | 合格品/A类婴幼儿用品 | 4-5 | 4 | 4-5 | 4 | 4-5 | 4 | 4-5 | 4 | 4-5 | 3-4 | 4-5 | 4 | 未检出 | 6.4 | 未检出 | 棉100 | 棉100 |  | 268
9 | 生产商:邹城市晨昊服饰有限公司 销售商：青岛永旺东泰商业有限公司 | 婴幼儿短袖T恤 批号款号:14213SH | HELLO KITTY | 一等品/A类 | 4-5 | 4-5 | 4-5 | 4-5 | 4-5 | 4-5 | 4-5 | 4-5 | 4-5 | 3-4 | 4-5 | 4-5 | 未检出 | 4.9 | 未检出 | 棉100 | 棉100 |  | 69.8
10 | 生产商:耐克体育（中国）有限公司 销售商：青岛永旺东泰商业有限公司 | 针织茄克 批号款号:589795 | NIKE | 一等品/A类 | 4-5 | 4-5 | 4-5 | 4 | 4-5 | 4 | 4-5 | 4 | 4 | 3 | 4-5 | 4 | 未检出 | 面料：5.9 里料：6.5 | 未检出 | 面料: 棉82±5 聚酯纤维14±4.2 氨纶4±1.2 里料：棉100 | 面料： 棉82.5 聚酯纤维14.3 氨纶3.2 里料：棉100 |  | 299
11 | 生产商：上海丽婴房婴童用品有限公司. 销售商：青岛市市南区贝婴儿童用品专卖店江西路店 | 婴幼儿针织休闲服 批号款号：\ | 迪士尼宝宝 | 一等品/A类 | 4-5 | 4-5 | 4-5 | 4-5 | 4-5 | 4-5 | 4-5 | 4-5 | 4-5 | 4 | 4-5 | 4-5 | 未检出 | 面料：6.9 帽里料：6.6 | 未检出 | 面料： 棉95.5±5 氨纶4.5±1.4 帽里料：棉100 | 面料： 棉95.9 氨纶4.1 帽里料：棉100 |  | 194.25
12 | 企业名称:海恩斯莫里斯（上海）商业有限公司 销售商:海恩斯莫里斯（上海）商业有限公司青岛分公司 | 婴儿针织上衣 批号款号：\ | H&M | 一等品/A类 | 面料 4-5 | 4 | 4-5 | 4 | 4-5 | 4 | 4-5 | 4 | 4-5 | 3-4 | 4-5 | 4 | 未检出 | 6.4 | 未检出 | 面料： 棉70±5 聚酯纤维30±5 帽子里料:棉100 | 面料： 棉74.0 聚酯纤维26.0 帽子里料： 棉100 |  | 129
13 | 企业名称:飒拉商业（上海）有限公司 销售商:飒拉商业（上海）有限公司青岛百丽广场分公司 | 婴儿裤子 批号款号:7134/510/645 | ZARA | 一等品/A类 | 4-5 | 4-5 | 4-5 | 4-5 | 4-5 | 4-5 | 4-5 | 4-5 | 4-5 | 4 | 4-5 | 4-5 | 未检出 | 6.4 | 未检出 | 棉96±5 氨纶4±1.2 | 棉95.5 氨纶4.5 |  | 89
14 | 企业名称:飒拉商业（上海）有限公司 销售商:飒拉商业（上海）有限公司青岛百丽广场分公司 | 婴儿连衣裙 批号款号:5767/503/645 | ZARA | 一等品/A类 | 4-5 | 4-5 | 4-5 | 4-5 | 4-5 | 4-5 | 4-5 | 4-5 | 4-5 | 4-5 | 4-5 | 4-5 | 未检出 | 6.3 | 未检出 | 棉64±5 聚酯纤维33±5 氨纶3±0.9 | 棉64.0 聚酯纤维33.3 氨纶2.7 |  | 139
15 | 企业名称:海恩斯莫里斯（上海）商业有限公司 销售商:海恩斯莫里斯（上海）商业有限公司青岛分公司 | 婴儿针织上衣 | H&M | 一等品/A类 | 4-5 | 4 | 4-5 | 4 | 4-5 | 4 | 4-5 | 4 | 4 | 3 | 4-5 | 4 | 未检出 | 6.6 | 未检出 | 聚酯纤维51±5 棉49±5 | 聚酯纤维50.4 棉49.6 |  | 99
16 | 生产商:美景纺织品公司（上海代表处） 销售商:青岛海信东海商贸有限公司 | 荷兰国鸟系列花色长款风衣 批号款号:OL4AG02B01 | Oilily | 合格品/A类 | 4-5 | 4-5 | 4-5 | 4-5 | 4-5 | 4-5 | 4-5 | 4-5 | 4-5 | 4-5 | 4-5 | 4-5 | 未检出 | 6.2 | 未检出 | 面料、里料2： 聚酯纤维100 里料1：棉95±5 氨纶5±1.5 | 面料、里料2： 聚酯纤维100 里料1:棉94.8 氨纶5.2 |  | 1619
17 | 生产商:东莞市小猪班纳服饰有限公司 销售商：青岛丽达购物中心有限公司 | 童装 批号款号：\ | 小猪班纳 | 一等品/A类婴幼儿用品 | 4-5 | 4-5 | 4-5 | 4-5 | 4-5 | 4-5 | 4-5 | 4-5 | 4 | 3 | 4-5 | 4-5 | 未检出 | 6.3 | 未检出 | 棉100 | 棉100 | 产品执行标准标注不规范、安全技术类别标注错误。 | 145
18 | 生产商:青岛元成富纤维有限公司 销售商：麦凯乐（青岛）百货总店有限公司 | T/R夹克 批号款号:A14B1JP112 | allo&lugh | 一等品/A类婴幼儿用品 | 橙色大身4-5 | 4-5 | 4-5 | 4-5 | 4-5 | 4-5 | 4-5 | 4-5 | 4-5 | 3-4 | 4-5 | 4-5 | 未检出 | 6.3 | 未检出 | 棉95±5 氨纶5±1.5 | 棉97.5 氨纶2.5 |  | 579
[5 empty] | 蓝色袖子4-5 | 4 | 4-5 | 4 | 4-5 | 4 | 4-5 | 4 | 4-5 | 4 | 4-5 | 4 | 未检出 | 6.4 | 未检出 | 棉95±5 氨纶5±1.5 | 棉97.6 氨纶2.4
19 | 经销商:尼特浦蓝娜（上海）商贸有限公司 销售商：麦凯乐(青岛)百货总店有限公司 | 裤子 批号款号:13410870-07 | KP | 一等品/A类 | 4-5 | 4-5 | 4-5 | 4-5 | 4-5 | 4-5 | 4-5 | 4-5 | 4-5 | 4-5 | 4-5 | 4-5 | 未检出 | 6.5 | 未检出 | 棉95±5 氨纶5±1.5 | 棉99.1 氨纶0.9 |  | 548
20 | 生产商:广州卓维服饰有限公司 销售商：青岛维客集团崂山百货有限公司 | 圆领短袖针织衫 批号款号:D4201021 | 卓维乐 | 合格品/A类婴幼儿用品 | 4-5 | 4-5 | 4-5 | 4-5 | 4-5 | 4-5 | 4-5 | 4-5 | 4-5 | 4 | 4-5 | 4-5 | 未检出 | 面料6.7里料7.1 | 面、里料：未检出 | 面料： 棉75±5 锦纶25±5 里料：棉100 罗纹：棉98±5 氨纶2±0.6 | 面料： 棉52.2 锦纶47.8 （随机取样） 里料：棉96.1 氨纶3.9 罗纹：棉98.2 氨纶1.8 |  | 168
21 | 经销商:上海三苑宜友商贸有限公司 销售商：麦凯乐（青岛）百货总店有限公司 | 肩开背心裙+内裤 批号款号:SM3409 | SAMBEDE | 一等品/A类 | 4-5 | 4-5 | 4-5 | 4-5 | 4-5 | 4-5 | 4-5 | 4-5 | 4-5 | 3-4 | 4-5 | 4-5 | 未检出 | 肩开背心裙6.1 内裤5.4 | 未检出 | 肩开背心裙： 粘纤100 内裤：棉100 | 肩开背心裙： 粘纤100 内裤：棉100 | 产品执行标准标注不规范。 | 339
22 | 代理商:北京佰特瑞德商贸有限公司 销售商:青岛海信东海商贸有限公司 | 裤子 批号款号:1087672 | 亚卡迪 | 一等品/A类 | 4-5 | 3-4 | 4-5 | 3-4 | 4-5 | 3-4 | 4-5 | 3-4 | 4 | 3-4 | 4-5 | 4 | 未检出 | 7.2 | 未检出 | 棉98±5 氨纶2±0.6 | 棉98.2 氨纶1.8 | 产品号型标注不规范。 | 558
23 | 生产商:上海仪华服饰有限公司 销售商:青岛丽达购物中心有限公司 | 针织短袖上衣 批号款号:2AS40042 | 史努比 | 一等品/A类 | 4-5 | 4-5 | 4-5 | 4-5 | 4-5 | 4-5 | 4-5 | 4-5 | 4-5 | 4-5 | 4-5 | 4-5 | 未检出 | 8.3 | 未检出 | 主布： 棉91.1±5 氨纶8.9±2.7 配布：棉100 | 主布： 棉93.1 氨纶6.9 配布：棉100 |  | 139
24 | 经销商:阿迪达斯体育（中国）有限公司 销售商：青岛永旺东泰商业有限公司 | 男婴套装 批号款号:D87908 | adidas | 一等品/A类 | 上衣 4-5 | 4-5 | 4-5 | 4-5 | 4-5 | 4-5 | 4-5 | 4-5 | 4-5 | 4-5 | 4-5 | 4-5 | 未检出 | 6.4 | 未检出 | 棉92±5 聚酯纤维8±2.4 | 棉92.1 聚酯纤维7.9 |  | 249
[5 empty] | 下装 4-5 | 4 | 4-5 | 4 | 4-5 | 4 | 4-5 | 4 | 4 | 2-3 | 4-5 | 4 | 未检出 | 6.1 | 未检出 | 棉100 | 棉100
25 | 生产商：北京启迪致远婴童用品有限公司. 销售商：乐友青岛徐州路店 | 女童简洁素色打底裤 批号款号:GK142-510KE | 歌瑞凯儿 | 一等品/A类 | 4-5 | 4-5 | 4-5 | 4 | 4-5 | 4 | 4-5 | 4 | 4-5 | 3 | 4-5 | 4 | 未检出 | 7.0 | 未检出 | 棉95±5 氨纶5±1.5 | 棉99.3 氨纶0.7 |  | 69

## Sheet2
婴幼儿服装比较试验结果
序号 | 标称商品名称和货号 | 标称商标 | 生产商/经销商和销售商 | 标称等级/类别 | 测试结果 |  |  |  | 购买价格（元）
[5 empty] | 纤维含量（%） | 染色牢度 | PH值 | 标签标注
1 | 长裤 批号款号:T4S-B-0-P01-NA-110 | TWINBABY | 经销商:上海儿恋商贸有限公司 销售商：青岛北方国贸集团股份有限公司 | 一等品/A类婴幼儿用品 | ☺ | ☺ | ☺ | ☺ | 112
2 | 牛仔长裤 批号款号:F41122117 | ABC KIDS | 生产商:起步（中国）有限公司 销售商：青岛丽达购物中心有限公司 | 合格品/A类婴幼儿用品 | ☺ | ☺ | ☺ | ☺ | 180
3 | 时尚翻裤脚长裤 批号款号:G3-13-1-3840 | 哥比兔 | 生产商:佛山市天和服装有限公司 销售商：青岛北方国贸集团股份有限公司 | 一等品/A类婴幼儿用品 | ☺ | ☺ | ☺ | ☺ | 118.15
4 | 童装裤 批号款号:1011012281143411 | YEEHOO | 生产商:广州英爱贸易有限公司 销售商：青岛丽达购物中心有限公司 | 一等品/A类婴幼儿用品 | ☺ | ☺ | ☺ | ☺ | 145
5 | 男幼童七分裤 批号款号:21132141103 | Balabala | 生产商:浙江森马服饰股份有限公司 销售商：青岛维客集团崂山百货有限公司 | 一等品/A类婴幼儿用品 | ☺ | ☺ | ☺ | ☺ | 122
6 | 对开连体衣 批号款号:M0721 | 盛哲卡 | 生产商:青岛童盛祥工贸有限公司 销售商：青岛维客集团崂山百货有限公司 | 一等品/A类婴幼儿用品 | ☺ | ☺ | ☺ | ☺ | 38
7 | 外套 批号款号:K6315203 | 361° | 生产商:三六一度童装有限公司 销售商：青岛利客来集团股份有限公司购物中心 | 一等品/A类婴幼儿用品 | ☺ | ☺ | ☺ | ☺ | 90
8 | 裤子 批号款号：\ | hallmark | 生产商:小蜜蜂（台山）制衣有限公司 销售商：麦凯乐（青岛）百货总店有限公司 | 合格品/A类婴幼儿用品 | ☺ | ☺ | ☺ | ☺ | 268
9 | 婴幼儿短袖T恤 批号款号:14213SH | HELLO KITTY | 生产商:邹城市晨昊服饰有限公司 销售商：青岛永旺东泰商业有限公司 | 一等品/A类 | ☺ | ☺ | ☺ | ☺ | 69.8
10 | 针织茄克 批号款号:589795 | NIKE | 生产商:耐克体育（中国）有限公司 销售商：青岛永旺东泰商业有限公司 | 一等品/A类 | ☺ | ☺ | ☺ | ☺ | 299
11 | 婴幼儿针织休闲服 批号款号：\ | 迪士尼宝宝 | 生产商：上海丽婴房婴童用品有限公司. 销售商：青岛市市南区贝婴儿童用品专卖店江西路店 | 一等品/A类 | ☺ | ☺ | ☺ | ☺ | 194.25
12 | 婴儿针织上衣 批号款号：\ | H&M | 企业名称:海恩斯莫里斯（上海）商业有限公司 销售商:海恩斯莫里斯（上海）商业有限公司青岛分公司 | 一等品/A类 | ☺ | ☺ | ☺ | ☺ | 129
13 | 婴儿裤子 批号款号:7134/510/645 | ZARA | 企业名称:飒拉商业（上海）有限公司 销售商:飒拉商业（上海）有限公司青岛百丽广场分公司 | 一等品/A类 | ☺ | ☺ | ☺ | ☺ | 89
14 | 婴儿连衣裙 批号款号:5767/503/645 | ZARA | 企业名称:飒拉商业（上海）有限公司 销售商:飒拉商业（上海）有限公司青岛百丽广场分公司 | 一等品/A类 | ☺ | ☺ | ☺ | ☺ | 139
15 | 婴儿针织上衣 | H&M | 企业名称:海恩斯莫里斯（上海）商业有限公司 销售商:海恩斯莫里斯（上海）商业有限公司青岛分公司 | 一等品/A类 | ☺ | ☺ | ☺ | ☺ | 99
16 | 荷兰国鸟系列花色长款风衣 批号款号:OL4AG02B01 | Oilily | 生产商:美景纺织品公司（上海代表处） 销售商:青岛海信东海商贸有限公司 | 合格品/A类 | ☺ | ☺ | ☺ | ☺ | 1619
17 | 童装 批号款号：\ | 小猪班纳 | 生产商:东莞市小猪班纳服饰有限公司 销售商：青岛丽达购物中心有限公司 | 一等品/A类婴幼儿用品 | ☺ | ☺ | ☺ | 产品执行标准标注不规范、安全技术类别标注错误 | 145
18 | T/R夹克 批号款号:A14B1JP112 | allo&lugh | 生产商:青岛元成富纤维有限公司 销售商：麦凯乐（青岛）百货总店有限公司 | 一等品/A类婴幼儿用品 | 橙色面料氨纶标注5±1.5，实测2.5 | ☺ | ☺ | ☺ | 579
蓝色面料氨纶标注5±1.5，实测2.4
19 | 裤子 批号款号:13410870-07 | KP | 经销商:尼特浦蓝娜（上海）商贸有限公司 销售商：麦凯乐(青岛)百货总店有限公司 | 一等品/A类 | 氨纶标注5±1.5，实测0.9 | ☺ | ☺ | ☺ | 548
20 | 圆领短袖针织衫 批号款号:D4201021 | 卓维乐 | 生产商:广州卓维服饰有限公司 销售商：青岛维客集团崂山百货有限公司 | 合格品/A类婴幼儿用品 | 面料标注含棉75±5 、锦纶25±5 ，实测含棉52.2、锦纶47.8 | ☺ | ☺ | ☺ | 168
21 | 肩开背心裙+内裤 批号款号:SM3409 | SAMBEDE | 经销商:上海三苑宜友商贸有限公司 销售商：麦凯乐（青岛）百货总店有限公司 | 一等品/A类 | ☺ | ☺ | ☺ | 产品执行标准标注不规范 | 339
22 | 裤子 批号款号:1087672 | 亚卡迪 | 代理商:北京佰特瑞德商贸有限公司 销售商:青岛海信东海商贸有限公司 | 一等品/A类 | ☺ | ☺ | ☺ | 产品号型标注不规范 | 558
23 | 针织短袖上衣 批号款号:2AS40042 | 史努比 | 生产商:上海仪华服饰有限公司 销售商:青岛丽达购物中心有限公司 | 一等品/A类 | ☺ | ☺ | pH值偏高 | ☺ | 139
24 | 男婴套装 批号款号:D87908 | adidas | 经销商:阿迪达斯体育（中国）有限公司 销售商：青岛永旺东泰商业有限公司 | 一等品/A类 | ☺ | ☺ | ☺ | ☺ | 249
[5 empty] | ☺ | 耐摩擦湿摩色牢度偏低
25 | 女童简洁素色打底裤 批号款号:GK142-510KE | 歌瑞凯儿 | 生产商：北京启迪致远婴童用品有限公司. 销售商：乐友青岛徐州路店 | 一等品/A类 | 氨纶标注5±1.5，实测0.7 | ☺ | ☺ | ☺ | 69
备注 | 1、表中序号排列无意义。“☺”表示服装样品该项指标测试结果令人满意，可以放心穿着。
2、购买价格仅供参考，同款服装不同购买场所可能存在价格差异。
3、服装样品各项指标测试结果出现的问题均用文字放在表中加以描述。
4、比较试验结果只对所购买的服装样品负责，不代表该品牌其他规格、型号、批次服装产品的质量情况。任何企业不得利用本次比较试验结果作产品宣传。